## ведомость по ИГЭ
Сводная таблица результатов лабораторных исследований физико-механических свойтв грунтов
№ п/п | № скв. | № ИГЭ | Глубина отбора образца, м |  | Гранулометрический состав (в %) | [10 empty] | rs | r | n | e | W | G | Пределы |  | Ip | IL | Коэффициент фильтрации, м/сут | Компрессионный модуль деформации Е, Мпа | Модуль деформации Е, Мпа | Удельное сцепление С, (КПа) | Угол внутреннего трения, j (град.)
|  |  |  | Наименование | [11 empty] | Плотность частиц грунта, г/см2 | Плотность грунта, г/см3 | Пористость (%) | Коэффициент пористости | Влажность (%) | Степень влажности | пластичности |  | Число пластичности | Показатель текучести
|  |  |  | грунта | (диаметр частиц в мм) | [16 empty] | (%)
[5 empty] | >10 | 10-5 | 5-2 | 2-1 | 1-0,5 | 0,5-0,25 | 0,25-0,1 | 0,1-0,05 | 0,05-0,01 | 0,01-0,005 | <0,005 | [6 empty] | граница текучести | граница раскатывания
1 | 2 | 3 | 4 | 5 | 6 | 7 | 8 | 9 | 10 | 11 | 12 | 13 | 14 | 15 | 16 | 17 | 18 | 19 | 20 | 21 | 22 | 23 | 24 | 25 | 26 | 27 | 28 | 29 | 30 | 31
ИГЭ-1 Суглинок полутвердый (a Q III )
1 | 1 | 1 | 0.6 | Суглинок полутвердый | [11 empty] | 2.72 | 2.06 | 31.89272 | 0.4682718 | 11.2 | 0.6505623 | 22.8 | 9.2 | 13.6 | 0.1470588
2 | 1 | 1 | 1.5 | Суглинок полутвердый | [11 empty] | 2.72 | 2.04 | 32.18807 | 0.4746667 | 10.6 | 0.6074157 | 21.5 | 8.7 | 12.8 | 0.1484375
3 | 2 | 1 | 2.2 | Суглинок полутвердый | [11 empty] | 2.72 | 2.02 | 34.04555 | 0.516198 | 12.6 | 0.6639313 | 23.8 | 11.2 | 12.6 | 0.1111111
4 | 4 | 1 | 1.5 | Суглинок полутвердый | [11 empty] | 2.72 | 2.08 | 29.9078 | 0.4266923 | 9.1 | 0.5800901 | 20.6 | 7.8 | 12.8 | 0.1015625
Нормативное значение | [15 empty] | 2.72 | 2.05 | 32 | 0.47 | 11.4 | 0.63 | 22.2 | 9 | 13.2 | 0.15
Коэффициент вариации | [15 empty] | 0 | 0.026 |  | 0.02 | 0.11 |  | 0.05 | 0.08
Показатель точности среднего значения ρα при α=0,85 | [16 empty] | 0.008
Коэффициент надежности по грунту gg при α=0,85 | [16 empty] | 1.01
Расчетное значение при α=0,85 | [16 empty] | 2.034
Показатель точности среднего значения ρα при α=0,95 | [16 empty] | 0.015
Коэффициент надежности по грунту gg при α=0,95 | [16 empty] | 1.02
Расчетное значение при α=0,95 | [16 empty] | 2.02
ИГЭ-2 Суглинок тугопластичный (a Q III )
1 | 1 | 2 | 6.5 | Суглинок тугопластичный | [11 empty] | 2.72 | 1.95 | 40.05754 | 0.6682667 | 19.6 | 0.7977654 | 25.3 | 15.8 | 9.5 | 0.4
2 | 3 | 2 | 1 | Суглинок тугопластичный | [11 empty] | 2.72 | 1.98 | 38.62216 | 0.6292525 | 18.6 | 0.8040015 | 26.4 | 15.3 | 11.1 | 0.2972973
3 | 4 | 2 | 7 | Суглинок тугопластичный | [11 empty] | 2.72 | 1.96 | 40.88694 | 0.6916735 | 21.9 | 0.8612156 | 28.1 | 17.1 | 11 | 0.4363636
Нормативное значение | [15 empty] | 2.72 | 1.96 | 39.9 | 0.66 | 20 | 0.82 | 26.6 | 16.1 | 10.5 | 0.38
Коэффициент вариации | [15 empty] | 0 | 0.008 |  | 0.036 | 0.061 |  | 0.04 | 0.042
Показатель точности среднего значения ρα при α=0,85 | [16 empty] | 0.004
Коэффициент надежности по грунту gg при α=0,85 | [16 empty] | 1.002804
Расчетное значение при α=0,85 | [16 empty] | 1.95
Показатель точности среднего значения ρα при α=0,95 | [16 empty] | 0.006
Коэффициент надежности по грунту gg при α=0,95 | [16 empty] | 1.01
Расчетное значение при α=0,95 | [16 empty] | 1.946
ИГЭ-3 Суглинок мягкопластичный (a Q III )
1 | 1 | 3 | 2.5 | Суглинок мягкопластичный | [11 empty] | 2.72 | 1.95 | 43.85969 | 0.7812513 | 27.7 | 0.9644016 | 33.7 | 20.2 | 13.5 | 0.5555556
2 | 3 | 3 | 2 | Суглинок мягкопластичный | [11 empty] | 2.72 | 1.94 | 43.57316 | 0.7722062 | 26.4 | 0.9299071 | 32.5 | 18.7 | 13.8 | 0.557971
3 | 3 | 3 | 2.5 | Суглинок мягкопластичный | [11 empty] | 2.72 | 1.91 | 45.35363 | 0.8299476 | 28.5 | 0.9340348 | 33.3 | 20.6 | 12.7 | 0.6220472
4 | 4 | 3 | 2.7 | Суглинок мягкопластичный | [11 empty] | 2.72 | 1.93 | 44.6522 | 0.8067565 | 28.2 | 0.9507702 | 32.2 | 20.4 | 11.8 | 0.6610169
Нормативное значение | [15 empty] | 2.72 | 1.93 | 44.4 | 0.8 | 27.7 | 0.94 | 32.9 | 20 | 13 | 0.6
Коэффициент вариации | [15 empty] | 0 | 0.008 |  | 0.028 | 0.032 |  | 0.028 | 0.039
Показатель точности среднего значения ρα при α=0,85 | [16 empty] | 0.004
Коэффициент надежности по грунту gg при α=0,85 | [16 empty] | 1
Расчетное значение при α=0,85 | [16 empty] | 1.926
Показатель точности среднего значения ρα при α=0,95 | [16 empty] | 0.007
Коэффициент надежности по грунту gg при α=0,95 | [16 empty] | 1.01
Расчетное значение при α=0,95 | [16 empty] | 1.918
ИГЭ-4 Суглинок текучий (a Q III )
1 | 1 | 4 | 4.5 | Суглинок текучий | [11 empty] | 2.71 |  |  |  | 35.2 |  | 31.5 | 19.2 | 12.3 | 1.300813
2 | 1 | 4 | 5.2 | Суглинок текучий | [11 empty] | 2.72 |  |  |  | 36.3 |  | 32.8 | 18.7 | 14.1 | 1.248227
3 | 2 | 4 | 4 | Суглинок текучий | [11 empty] | 2.72 |  |  |  | 37.8 |  | 33.1 | 20.3 | 12.8 | 1.3671875
4 | 3 | 4 | 3.5 | Суглинок текучий | [11 empty] | 2.71 |  |  |  | 35.5 |  | 32.9 | 20.3 | 12.6 | 1.206349
5 | 4 | 4 | 3.5 | Суглинок текучий | [11 empty] | 2.72 |  |  |  | 37.4 |  | 33.9 | 22.6 | 11.3 | 1.309735
6 | 4 | 4 | 5.5 | Суглинок текучий | [11 empty] | 2.72 |  |  |  | 36.9 |  | 30.7 | 15.9 | 14.8 | 1.418919
Нормативное значение | [15 empty] | 2.72 |  |  |  | 36.5 |  | 29,3 | 16.5 | 12.9 | 1.45
Коэффициент вариации | [15 empty] | 0.002 |  |  |  | 0.029 |  | 0.031 | 0.046