## Характеристики
Таблица 1
Таблица рекомендуемых нормативных и расчётных значений характеристик грунтов
Геологический индекс | № ИГЭ | Грунты, слагающие ИГЭ | Нормативные значения | [7 empty] | Расчётные значения | [5 empty] | Группа грунта по трудности разработки (ГСЭН - 2001 - 01)
[11 empty] | по несущей способности грунтов (a=0,95) |  |  | по деформации (a=0,85)
|  |  | Плотность грунта | Плотность частиц грунта | Природная влажность грунта | Показатель текучести | Коэффици-ент пористости | Угол внутр, трения, град, | Удельное сцепление | Модуль деформа-ции | Плотность грунта | Угол внутр, трения, град, | Удельное сцепление | Плотность грунта | Угол внутр, трения, град, | Удельное сцепление
|  |  | rn | rs | W | IL | e | jn | Cn | E | rI | jI | CI | rII | jII | CII
|  |  | т/м3 кН/м3 | т/м3 кН/м3 | д,е, | д,е, | д,е, | град, | кгс/см2 кПа | кгс/см2 МПа | т/м3 кН/м3 | град, | кгс/см2 кПа | т/м3 кН/м3 | град, | кгс/см2 кПа
aQIII | 1 | Суглинок полутвердый | 2,05 20,5 | 2,72 27,2 | 0.11 | 0.13 | 0.47 | 25° | 0,38 38 | 320 32 | 2,02 20,2 | 21° | 0,28 28 | 2,03 20,3 | 25° | 0,38 38 | 35в
aQIII | 2 | Суглинок тугопластичный | 1,96 19,6 | 2,72 27,2 | 0.203 | 0.38 | 0.66 | 21° | 0,26 26 | 150 15 | 1,95 19,5 | 18° | 0,17 17 | 1,95 19,5 | 21° | 0,26 26 | 35б
aQIII | 3 | Суглинок мягкопластичный | 1,93 19,3 | 2,72 27,2 | 0.274 | 0.6 | 0.8 | 17° | 0,17 17 | 100 10 | 1,92 19,2 | 15° | 0,11 11 | 1,93 19,3 | 17° | 0,17 17 | 35а
aQIII | 4 | Суглинок текучий | 1,80 18,0 | 2,72 27,2 | 0.365 | > 1 | - | 10° | 0,05 5 | 50 5,0 | - | 8° | 0,03 3 | - | 10° | 0,05 5 | 35а